## Sheet1
ID | 文献 | 试件名称 | 截面高度(偏压方向) | 截面宽度 | 保护层厚度 | 柱高（总长） | 柱高（净长） | 第1种纵筋直径 | 第1种根数 | 第1种纵筋屈服强度 | 第2种纵筋直径 | 第2种根数 | 第2种纵筋屈服强度 | 纵筋等级 | 纵筋配筋率 | 高度方向截箍筋根数 | 宽度方向截箍筋根数 | 箍筋直径 | 箍筋间距 | 箍筋等级 | 箍筋屈服强度 | 体积配箍率 | 混凝土强度等级 | 偏心距 | 极限承载力 | 立方体抗压强度标准值 | 轴心抗压强度标准值 | 立方体抗压强度平均值 | 轴心抗压强度平均值 |  | 弯矩 | 水平荷载峰值 | 水平力作用位置
|  |  | h/mm | b/mm | c/mm | l/mm | lc/mm | dl1/mm |  | fy/Mpa | dl2/mm |  | fy/Mpa |  | % |  |  | dt/mm | s/mm |  | fyt/Mpa | % |  | e/mm | Ncr/kN | fcu,k/Mpa | fc,k/Mpa | fcu,m/Mpa | fc,m/Mpa |  | Mp/kN·m | Nt/kN | L/mm
1 | ６３５ＭＰａ级热轧带肋高强钢筋混凝土短柱的 偏压性能与承载力计算 | R4-Eh01 | 350 | 250 | 25 |  | 1800 | 14 | 4 | 727.21 | 16 | 2 | 737.35 | HRB635 | 1.163287 | 2 | 2 | 8 | 100 | HRB400 | 471.44 | 0.9619085 | C50 | 87.5 | 2498.1 |  | 35.07 |  |  |  | 218.58375
2 | ６３５ＭＰａ级热轧带肋高强钢筋混凝土短柱的 偏压性能与承载力计算 | S4-E02 | 300 | 300 | 25 |  | 1800 | 14 | 4 | 727.21 | 16 | 2 | 737.35 | HRB635 | 1.130973336 | 2 | 2 | 8 | 100 | HRB400 | 471.44 | 0.9179905 | C50 | 75 | 2412.1 |  | 35.07 |  |  |  | 180.9075
3 | ６３５ＭＰａ级热轧带肋高强钢筋混凝土短柱的 偏压性能与承载力计算 | R4-Eh11 | 350 | 250 | 25 |  | 1800 | 14 | 4 | 727.21 | 16 | 2 | 737.35 | HRB635 | 1.163287 | 2 | 2 | 8 | 100 | HRB400 | 471.44 | 0.9619085 | C50 | 0 | 3632.4 |  | 35.07 |  |  |  | 0
4 | ６３５ＭＰａ级热轧带肋高强钢筋混凝土短柱的 偏压性能与承载力计算 | R4-Eh12 | 350 | 250 | 25 |  | 1800 | 14 | 4 | 727.21 | 16 | 2 | 737.35 | HRB635 | 1.163287 | 2 | 2 | 8 | 100 | HRB400 | 471.44 | 0.9619085 | C50 | 43.75 | 2903.7 |  | 35.07 |  |  |  | 127.036875
5 | ６３５ＭＰａ级热轧带肋高强钢筋混凝土短柱的 偏压性能与承载力计算 | R4-Eh13 | 350 | 250 | 25 |  | 1800 | 14 | 4 | 727.21 | 16 | 2 | 737.35 | HRB635 | 1.163287 | 2 | 2 | 8 | 100 | HRB400 | 471.44 | 0.9619085 | C50 | 131.25 | 1907.4 |  | 35.07 |  |  |  | 250.34625
6 | ６３５ＭＰａ级热轧带肋高强钢筋混凝土短柱的 偏压性能与承载力计算 | R4-Eh14 | 350 | 250 | 25 |  | 1800 | 14 | 4 | 727.21 | 16 | 2 | 737.35 | HRB635 | 1.163287 | 2 | 2 | 8 | 100 | HRB400 | 471.44 | 0.9619085 | C50 | 175 | 1559.8 |  | 35.07 |  |  |  | 272.965
7 | ６３５ＭＰａ级热轧带肋高强钢筋混凝土短柱的 偏压性能与承载力计算 | R4-Eh15 | 350 | 250 | 25 |  | 1800 | 14 | 4 | 727.21 | 16 | 2 | 737.35 | HRB635 | 1.163287 | 2 | 2 | 8 | 100 | HRB400 | 471.44 | 0.9619085 | C50 | 262.5 | 938.6 |  | 35.07 |  |  |  | 246.3825
8 | ６３５ＭＰａ级热轧带肋高强钢筋混凝土短柱的 偏压性能与承载力计算 | R4-Eb11 | 250 | 350 | 25 |  | 1800 | 14 | 4 | 727.21 | 16 | 2 | 737.35 | HRB635 | 1.163287 | 2 | 2 | 8 | 100 | HRB400 | 471.44 | 0.9619085 | C50 | 31.25 | 2498.2 |  | 35.07 |  |  |  | 78.06875
9 | ６３５ＭＰａ级热轧带肋高强钢筋混凝土短柱的 偏压性能与承载力计算 | R4-Eb12 | 250 | 350 | 25 |  | 1800 | 14 | 4 | 727.21 | 16 | 2 | 737.35 | HRB635 | 1.163287 | 2 | 2 | 8 | 100 | HRB400 | 471.44 | 0.9619085 | C50 | 62.5 | 2246.7 |  | 35.07 |  |  |  | 140.41875
10 | ６３５ＭＰａ级热轧带肋高强钢筋混凝土短柱的 偏压性能与承载力计算 | R4-Eb13 | 250 | 350 | 25 |  | 1800 | 14 | 4 | 727.21 | 16 | 2 | 737.35 | HRB635 | 1.163287 | 2 | 2 | 8 | 100 | HRB400 | 471.44 | 0.9619085 | C50 | 93.75 | 1813.2 |  | 35.07 |  |  |  | 169.9875
11 | ６３５ＭＰａ级热轧带肋高强钢筋混凝土短柱的 偏压性能与承载力计算 | S4-E11 | 300 | 300 | 25 |  | 1800 | 14 | 4 | 727.21 | 16 | 2 | 737.35 | HRB635 | 1.130973336 | 2 | 2 | 8 | 100 | HRB400 | 471.44 | 0.9179905 | C50 | 0 | 3795.1 |  | 35.07 |  |  |  | 0
12 | ６３５ＭＰａ级热轧带肋高强钢筋混凝土短柱的 偏压性能与承载力计算 | S4-E12 | 300 | 300 | 25 |  | 1800 | 14 | 4 | 727.21 | 16 | 2 | 737.35 | HRB635 | 1.130973336 | 2 | 2 | 8 | 100 | HRB400 | 471.44 | 0.9179905 | C50 | 112.5 | 2042.3 |  | 35.07 |  |  |  | 229.75875
13 | ６３５ＭＰａ级热轧带肋高强钢筋混凝土短柱的 偏压性能与承载力计算 | S4-E13 | 300 | 300 | 25 |  | 1800 | 14 | 4 | 727.21 | 16 | 2 | 737.35 | HRB635 | 1.130973336 | 2 | 2 | 8 | 100 | HRB400 | 471.44 | 0.9179905 | C50 | 150 | 1594.2 |  | 35.07 |  |  |  | 239.13
14 | ６３５ＭＰａ级热轧带肋高强钢筋混凝土短柱的 偏压性能与承载力计算 | S4-E14 | 300 | 300 | 25 |  | 1800 | 14 | 4 | 727.21 | 16 | 2 | 737.35 | HRB635 | 1.130973336 | 2 | 2 | 8 | 100 | HRB400 | 471.44 | 0.9179905 | C50 | 225 | 908.8 |  | 35.07 |  |  |  | 204.48
15 | ６３５ＭＰａ级热轧带肋高强钢筋混凝土短柱的 偏压性能与承载力计算 | R4-Eh21 | 350 | 250 | 25 |  | 1800 | 14 | 4 | 727.21 | 16 | 0 | 737.35 | HRB635 | 0.7037167424 | 2 | 2 | 8 | 100 | HRB400 | 471.44 | 0.9619085 | C50 | 87.5 | 2122.6 |  | 35.07 |  |  |  | 185.7275
16 | ６３５ＭＰａ级热轧带肋高强钢筋混凝土短柱的 偏压性能与承载力计算 | R4-Eh22 | 350 | 250 | 25 |  | 1800 | 14 | 4 | 727.21 | 16 | 4 | 737.35 | HRB635 | 1.622857 | 2 | 2 | 8 | 100 | HRB400 | 471.44 | 0.9619085 | C50 | 87.5 | 2672.3 |  | 35.07 |  |  |  | 233.82625
17 | ６３５ＭＰａ级热轧带肋高强钢筋混凝土短柱的 偏压性能与承载力计算 | R6-Eh31 | 350 | 250 | 25 |  | 1800 | 14 | 4 | 727.21 | 16 | 0 | 737.35 | HRB635 | 0.7037167424 | 2 | 2 | 8 | 100 | HRB635 | 710.47 | 0.9619085 | C50 | 87.5 | 2233.7 |  | 35.07 |  |  |  | 195.44875
18 | ６３５ＭＰａ级热轧带肋高强钢筋混凝土短柱的 偏压性能与承载力计算 | R6-Eh32 | 350 | 250 | 25 |  | 1800 | 14 | 4 | 727.21 | 16 | 2 | 737.35 | HRB635 | 1.163287 | 2 | 2 | 8 | 100 | HRB635 | 710.47 | 0.9619085 | C50 | 87.5 | 2656.5 |  | 35.07 |  |  |  | 232.44375
19 | ６３５ＭＰａ级热轧带肋高强钢筋混凝土短柱的 偏压性能与承载力计算 | R6-Eh33 | 350 | 250 | 25 |  | 1800 | 14 | 4 | 727.21 | 16 | 4 | 737.35 | HRB635 | 1.622857 | 2 | 2 | 8 | 100 | HRB635 | 710.47 | 0.9619085 | C50 | 87.5 | 2828.4 |  | 35.07 |  |  |  | 247.485
20 | ６３５ＭＰａ级热轧带肋高强钢筋混凝土短柱的 偏压性能与承载力计算 | R4-Eh41 | 420 | 210 | 25 |  | 1800 | 14 | 4 | 727.21 | 16 | 2 | 737.35 | HRB635 | 1.154054 | 2 | 2 | 8 | 100 | HRB400 | 471.44 | 1.045226 | C50 | 105 | 2554.2 |  | 35.07 |  |  |  | 268.191
21 | ６３５ＭＰａ级热轧带肋高强钢筋混凝土短柱的 偏压性能与承载力计算 | R4-Eh52 | 350 | 250 | 25 |  | 1800 | 14 | 4 | 727.21 | 16 | 2 | 737.35 | HRB635 | 1.163287 | 2 | 2 | 8 | 100 | HRB400 | 471.44 | 0.9619085 | C60 | 87.5 | 2743.5 |  | 41.58 |  |  |  | 240.05625
22 | 高强钢筋混凝土柱小偏心受压性能试验研究 | PZ1 | 350 | 350 |  | 1600 | 800 | 14 | 12 | 660 | 0 | 0 | 0 | HTRB630 | 1.5 | 4 | 4 | 5 | 40 | 1100MPa | 1470 | 1.19 | C50 | 70 | 5234 |  |  | 48 |  |  | 366.38
23 | 高强钢筋混凝土柱小偏心受压性能试验研究 | PZ2 | 350 | 350 |  | 1600 | 800 | 14 | 12 | 660 | 0 | 0 | 0 | HTRB630 | 1.5 | 4 | 4 | 7 | 40 | 1100MPa | 1376 | 2.33 | C50 | 70 | 5219 |  |  | 48 |  |  | 365.33
24 | 高强钢筋混凝土柱小偏心受压性能试验研究 | PZ3 | 350 | 350 |  | 1600 | 800 | 14 | 12 | 660 | 0 | 0 | 0 | HTRB630 | 1.5 | 4 | 4 | 7 | 60 | 1100MPa | 1376 | 1.55 | C50 | 70 | 5076 |  |  | 48 |  |  | 355.32
25 | 高强钢筋混凝土柱小偏心受压性能试验研究 | PZ4 | 350 | 350 |  | 1600 | 800 | 14 | 12 | 660 | 0 | 0 | 0 | HTRB630 | 1.5 | 4 | 4 | 7 | 80 | 1100MPa | 1376 | 1.16 | C50 | 70 | 4681 |  |  | 48 |  |  | 327.67
26 | 高强钢筋混凝土柱小偏心受压性能试验研究 | PZ5 | 350 | 350 |  | 1600 | 800 | 14 | 12 | 660 | 0 | 0 | 0 | HTRB630 | 1.5 | 4 | 4 | 5 | 40 | 1100MPa | 1470 | 1.19 | C50 | 100 | 4284 |  |  | 48 |  |  | 428.4
27 | 高强钢筋混凝土柱小偏心受压性能试验研究 | PZ6 | 350 | 350 |  | 1600 | 800 | 16 | 12 | 640 | 0 | 0 | 0 | HTRB630 | 1.96 | 4 | 4 | 5 | 40 | 1100MPa | 1470 | 1.19 | C50 | 70 | 5596 |  |  | 48 |  |  | 391.72
28 | 复合箍筋钢筋混凝土柱静力试验与数值模拟分析 | ZY | 450 | 450 | 41 | 1500 |  | 22 | 12 | 429.1 | 0 | 0 | 0 | HRB400 | 2.252638 | 4 | 4 | 10 | 100 | HRB400 | 436.1 | 1.909278 |  | 0 | 9010 |  |  | 37.1 |  |  | 0
29 | 复合箍筋钢筋混凝土柱静力试验与数值模拟分析 | PY | 450 | 450 | 41 | 3000 |  | 22 | 12 | 429.1 | 0 | 0 | 0 | HRB400 | 2.252638 | 4 | 4 | 10 | 100 | HRB400 | 436.1 | 1.909278 |  | 300 | 1682 |  |  | 37.1 |  |  | 504.6
30 | 630MPa 高强钢筋混凝土大偏压柱受力性能试验 | EC1-1 | 500 | 300 |  | 1700 | 700 | 16 | 4 | 633 | 0 | 0 | 0 | T63 | 0.54 | 2 | 2 | 8 | 100 | T63 | 686 | 0.6929347 | C50 | 270 | 1779 |  |  | 50.59 | 32.67 |  | 480.33
31 | 630MPa 高强钢筋混凝土大偏压柱受力性能试验 | EC1-2 | 500 | 300 |  | 1700 | 700 | 22 | 4 | 659 | 0 | 0 | 0 | T63 | 1.01 | 2 | 2 | 8 | 70 | HRB400 | 476 | 0.9899067 | C50 | 270 | 2192 |  |  | 50.59 | 32.67 |  | 591.84
32 | 630MPa 高强钢筋混凝土大偏压柱受力性能试验 | EC2-1 | 500 | 300 |  | 1700 | 700 | 16 | 4 | 633 | 0 | 0 | 0 | T63 | 0.54 | 2 | 2 | 8 | 100 | T63 | 686 | 0.6929347 | C50 | 270 | 1778 |  |  | 50.59 | 32.67 |  | 480.06
33 | 630MPa 高强钢筋混凝土大偏压柱受力性能试验 | EC2-2 | 500 | 300 |  | 1700 | 700 | 22 | 4 | 659 | 0 | 0 | 0 | T63 | 1.01 | 2 | 2 | 8 | 100 | T63 | 686 | 0.6929347 | C50 | 270 | 2241 |  |  | 50.59 | 32.67 |  | 605.07
34 | 630MPa 高强钢筋混凝土大偏压柱受力性能试验 | EC3-1 | 500 | 300 |  | 1700 | 700 | 16 | 4 | 633 | 0 | 0 | 0 | T63 | 0.54 | 2 | 2 | 8 | 100 | T63 | 686 | 0.6929347 | C50 | 220 | 2404 |  |  | 50.59 | 32.67 |  | 528.88
35 | 630MPa 高强钢筋混凝土大偏压柱受力性能试验 | EC3-2 | 500 | 300 |  | 1700 | 700 | 16 | 4 | 633 | 0 | 0 | 0 | T63 | 0.54 | 2 | 2 | 5 | 100 | 高强钢丝 | 1470 | 0.2603119 | C50 | 320 | 1289 |  |  | 50.59 | 32.67 |  | 412.48
36 | 630MPa 高强钢筋混凝土大偏压柱受力性能试验 | EC4-1 | 500 | 300 |  | 1700 | 700 | 16 | 4 | 633 | 0 | 0 | 0 | T63 | 0.54 | 2 | 2 | 8 | 70 | HRB400 | 476 | 0.9899067 | C50 | 270 | 1719 |  |  | 50.59 | 32.67 |  | 464.13
37 | 630MPa 高强钢筋混凝土大偏压柱受力性能试验 | EC4-2 | 500 | 300 |  | 1700 | 700 | 16 | 4 | 633 | 0 | 0 | 0 | T63 | 0.54 | 2 | 2 | 8 | 70 | T63 | 686 | 0.9899067 | C50 | 270 | 1748 |  |  | 50.59 | 32.67 |  | 471.96
38 | 630MPa 高强钢筋混凝土大偏压柱受力性能试验 | EC4-4 | 500 | 300 |  | 1700 | 700 | 16 | 4 | 633 | 0 | 0 | 0 | T63 | 0.54 | 2 | 2 | 5 | 70 | 高强钢丝 | 1470 | 0.3718741 | C50 | 270 | 1662 |  |  | 50.59 | 32.67 |  | 448.74
39 | 630MPa 高强钢筋混凝土大偏压柱受力性能试验 | EC4-5 | 500 | 300 |  | 1700 | 700 | 16 | 4 | 633 | 0 | 0 | 0 | T63 | 0.54 | 2 | 2 | 8 | 50 | T63 | 686 | 1.385869 | C50 | 270 | 1772 |  |  | 50.59 | 32.67 |  | 478.44
40 | 630MPa 高强钢筋混凝土大偏压柱受力性能试验 | EC5-1 | 500 | 300 |  | 1700 | 700 | 16 | 4 | 633 | 0 | 0 | 0 | T63 | 0.54 | 2 | 2 | 8 | 100 | T63 | 686 | 0.6929347 | C40 | 270 | 1524 |  |  | 41.51 | 27.76 |  | 411.48
41 | 630MPa 高强钢筋混凝土大偏压柱受力性能试验 | EC5-2 | 500 | 300 |  | 1700 | 700 | 22 | 4 | 659 | 0 | 0 | 0 | T63 | 1.01 | 2 | 2 | 8 | 100 | T63 | 686 | 0.6929347 | C40 | 270 | 1992 |  |  | 41.51 | 27.76 |  | 537.84
42 | CRB735高强钢筋混凝土柱受压性能研究 | B-Z1 | 400 | 300 | 25 | 1800 | 1000 | 18 | 12 | 740.76 | 0 | 0 | 0 | CRB735 | 1.27 | 4 | 4 | 8 | 100 | CRB735 | 764.28 | 1.543547 | C35 | 100 | 3397.6 |  |  | 43.95 | 33.4 |  | 339.76
43 | CRB735高强钢筋混凝土柱受压性能研究 | B-Z2 | 400 | 300 | 25 | 1800 | 1000 | 18 | 12 | 740.76 | 0 | 0 | 0 | CRB735 | 1.27 | 4 | 4 | 8 | 100 | CRB735 | 764.28 | 1.543547 | C35 | 200 | 2154.2 |  |  | 43.95 | 33.4 |  | 430.84
44 | CRB735高强钢筋混凝土柱受压性能研究 | B-Z3 | 400 | 300 | 25 | 1800 | 1000 | 18 | 12 | 740.76 | 0 | 0 | 0 | CRB735 | 1.27 | 4 | 4 | 8 | 100 | CRB735 | 764.28 | 1.543547 | C35 | 300 | 1496.7 |  |  | 43.95 | 33.4 |  | 449.01
45 | CRB735高强钢筋混凝土柱受压性能研究 | B-Z4 | 400 | 300 | 25 | 1800 | 1000 | 18 | 12 | 740.76 | 0 | 0 | 0 | CRB735 | 1.27 | 4 | 4 | 8 | 100 | CRB735 | 764.28 | 1.543547 | C35 | 400 | 1134.2 |  |  | 43.95 | 33.4 |  | 453.68
46 | CRB735高强钢筋混凝土柱受压性能研究 | B-Z5 | 400 | 300 | 25 | 1800 | 1000 | 18 | 12 | 478.67 | 0 | 0 | 0 | HRB400 | 1.27 | 4 | 4 | 8 | 100 | HRB400 | 522.67 | 1.543547 | C35 | 100 | 3071.2 |  |  | 43.95 | 33.4 |  | 307.12
47 | CRB735高强钢筋混凝土柱受压性能研究 | B-Z6 | 400 | 300 | 25 | 1800 | 1000 | 18 | 12 | 478.67 | 0 | 0 | 0 | HRB400 | 1.27 | 4 | 4 | 8 | 100 | HRB400 | 522.67 | 1.543547 | C35 | 400 | 892.4 |  |  | 43.95 | 33.4 |  | 356.96
48 | 高强复合螺旋箍筋约束混凝土柱的偏压试验研究 | C1E1S1 | 300 | 300 | 25 | 1300 | 600 | 12 | 8 | 420 | 0 | 0 | 0 | HRB400 | 1.01 | 2 | 2 | 7 | 60 | 800MPa | 800 | 2.01 | C50 | 37 | 4230 |  |  | 48.0415 |  | 备注：配有螺旋箍，φ7@60 | 156.51
49 | 高强复合螺旋箍筋约束混凝土柱的偏压试验研究 | C1E3S2 | 300 | 300 | 25 | 1300 | 600 | 12 | 8 | 420 | 0 | 0 | 0 | HRB400 | 1.01 | 2 | 2 | 7 | 60 | 970MPa | 970 | 2.01 | C50 | 87 | 2482 |  |  | 48.0415 |  |  | 215.934
50 | 高强复合螺旋箍筋约束混凝土柱的偏压试验研究 | C1E1S2 | 300 | 300 | 25 | 1300 | 600 | 12 | 8 | 420 | 0 | 0 | 0 | HRB400 | 1.01 | 2 | 2 | 7 | 60 | 970MPa | 970 | 2.01 | C50 | 37 | 4318 |  |  | 48.0415 |  |  | 159.766
51 | 高强复合螺旋箍筋约束混凝土柱的偏压试验研究 | C1E2S2 | 300 | 300 | 25 | 1300 | 600 | 12 | 8 | 420 | 0 | 0 | 0 | HRB400 | 1.01 | 2 | 2 | 7 | 60 | 970MPa | 970 | 2.01 | C50 | 50 | 3342 |  |  | 48.0415 |  |  | 167.1
52 | 高强复合螺旋箍筋约束混凝土柱的偏压试验研究 | C2E1S1 | 300 | 300 | 25 | 1300 | 600 | 12 | 8 | 420 | 0 | 0 | 0 | HRB400 | 1.01 | 2 | 2 | 7 | 60 | 800MPa | 800 | 2.01 | C55 | 37 | 4473 |  |  | 51.737 |  |  | 165.501
53 | 高强复合螺旋箍筋约束混凝土柱的偏压试验研究 | C2E2S2 | 300 | 300 | 25 | 1300 | 600 | 12 | 8 | 420 | 0 | 0 | 0 | HRB400 | 1.01 | 2 | 2 | 7 | 60 | 970MPa | 970 | 2.01 | C55 | 50 | 3656 |  |  | 51.737 |  |  | 182.8
54 | 高强复合螺旋箍筋约束混凝土柱的偏压试验研究 | C2E1S2 | 300 | 300 | 25 | 1300 | 600 | 12 | 8 | 420 | 0 | 0 | 0 | HRB400 | 1.01 | 2 | 2 | 7 | 60 | 970MPa | 970 | 2.01 | C55 | 37 | 4548 |  |  | 51.737 |  |  | 168.276
55 | 600MPa 级高强钢筋混凝土柱 轴压、偏压性能试验与计算方法研究 | HHRC-4-A01 | 250 | 250 | 25 | 750 | 300 | 14 | 6 | 727.2 | 0 | 0 | 0 | HRB600 | 1.477805 | 2 | 2 | 8 | 100 | HRB400 | 471.5 | 1.187748 | C50 | 0 | 2822.7 |  | 35.33 |  |  |  | 0
56 | 600MPa 级高强钢筋混凝土柱 轴压、偏压性能试验与计算方法研究 | HHRC-4-A11 | 250 | 250 | 25 | 750 | 300 | 14 | 4 | 727.2 | 0 | 0 | 0 | HRB600 | 0.9852034 | 2 | 2 | 8 | 100 | HRB400 | 471.5 | 1.187748 | C50 | 0 | 2656 |  | 35.33 |  |  |  | 0
57 | 600MPa 级高强钢筋混凝土柱 轴压、偏压性能试验与计算方法研究 | HHRC-4-A12 | 250 | 250 | 25 | 750 | 300 | 14 | 8 | 727.2 | 0 | 0 | 0 | HRB600 | 1.970407 | 2 | 2 | 8 | 100 | HRB400 | 471.5 | 1.187748 | C50 | 0 | 3007.4 |  | 35.33 |  |  |  | 0
58 | 600MPa 级高强钢筋混凝土柱 轴压、偏压性能试验与计算方法研究 | HHRC-4-A21 | 250 | 250 | 25 | 750 | 300 | 14 | 4 | 727.2 | 0 | 0 | 0 | HRB600 | 0.9852034 | 2 | 2 | 8 | 100 | HRB600 | 710.5 | 1.187748 | C50 | 0 | 2778 |  | 35.33 |  |  |  | 0
59 | 600MPa 级高强钢筋混凝土柱 轴压、偏压性能试验与计算方法研究 | HHRC-4-A22 | 250 | 250 | 25 | 750 | 300 | 14 | 6 | 727.2 | 0 | 0 | 0 | HRB600 | 1.477805 | 2 | 2 | 8 | 100 | HRB600 | 710.5 | 1.187748 | C50 | 0 | 2922 |  | 35.33 |  |  |  | 0
60 | 600MPa 级高强钢筋混凝土柱 轴压、偏压性能试验与计算方法研究 | HHRC-4-A23 | 250 | 250 | 25 | 750 | 300 | 14 | 8 | 727.2 | 0 | 0 | 0 | HRB600 | 1.970407 | 2 | 2 | 8 | 100 | HRB600 | 710.5 | 1.187748 | C50 | 0 | 2520 |  | 35.33 |  |  |  | 0
61 | 600MPa 级高强钢筋混凝土柱 轴压、偏压性能试验与计算方法研究 | HHRC-4-A31 | 250 | 250 | 25 | 750 | 300 | 14 | 6 | 727.2 | 0 | 0 | 0 | HRB600 | 1.477805 | 2 | 2 | 8 | 100 | HRB600 | 710.5 | 1.187748 | C50 | 0 | 3000.4 |  | 35.33 |  |  |  | 0
62 | 600MPa 级高强钢筋混凝土柱 轴压、偏压性能试验与计算方法研究 | HHRC-4-A32 | 250 | 250 | 25 | 750 | 300 | 14 | 6 | 727.2 | 0 | 0 | 0 | HRB600 | 1.477805 | 2 | 2 | 8 | 100 | HRB600 | 710.5 | 1.187748 | C50 | 0 | 2713 |  | 35.33 |  |  |  | 0
63 | 600MPa 级高强钢筋混凝土柱 轴压、偏压性能试验与计算方法研究 | HHRC-4-A41 | 305 | 205 | 25 | 750 | 300 | 14 | 6 | 727.2 | 0 | 0 | 0 | HRB600 | 1.477214 | 2 | 2 | 8 | 100 | HRB400 | 471.5 | 1.240712 | C50 | 0 | 2799.4 |  | 35.33 |  |  |  | 0
64 | 600MPa 级高强钢筋混凝土柱 轴压、偏压性能试验与计算方法研究 | HHRC-4-A42 | 434 | 144 | 25 | 750 | 300 | 14 | 6 | 727.2 | 0 | 0 | 0 | HRB600 | 1.4779 | 2 | 2 | 8 | 100 | HRB400 | 471.5 | 1.674115 | C50 | 0 | 2732.3 |  | 35.33 |  |  |  | 0
65 | 600MPa 级高强钢筋混凝土柱 轴压、偏压性能试验与计算方法研究 | HHRC-4-A51 | 250 | 250 | 25 | 750 | 300 | 14 | 6 | 462.3 | 0 | 0 | 0 | HRB400 | 1.477805 | 2 | 2 | 8 | 100 | HRB400 | 471.5 | 1.187748 | C50 | 0 | 2602 |  | 35.33 |  |  |  | 0
66 | 600MPa 级高强钢筋混凝土柱 轴压、偏压性能试验与计算方法研究 | HHRC-4-A61 | 250 | 250 | 25 | 750 | 300 | 14 | 4 | 462.3 | 16 | 4 | 458.9 | HRB400 | 2.272 | 2 | 2 | 8 | 100 | HRB400 | 471.5 | 1.187748 | C50 | 0 | 2290 |  | 35.33 |  |  |  | 0
67 | HＲB600E 钢筋混凝土偏心受压柱受力性能试验研究 | PZ1 | 350 | 200 | 30 | 2200 | 800 | 18 | 4 | 700.79 | 0 | 0 | 0 | HRB600E | 1.454109 | 2 | 2 | 8 | 150 | HRB400 |  | 0.8482127 | C50 | 100 | 1791 |  |  |  | 33.1 |  | 179.1
68 | HＲB600E 钢筋混凝土偏心受压柱受力性能试验研究 | PZ2 | 350 | 200 | 30 | 2200 | 800 | 18 | 4 | 700.79 | 0 | 0 | 0 | HRB600E | 1.454109 | 2 | 2 | 8 | 150 | HRB400 |  | 0.8482127 | C50 | 210 | 1023 |  |  |  | 33.1 |  | 214.83
69 | HＲB600E 钢筋混凝土偏心受压柱受力性能试验研究 | PZ3 | 350 | 200 | 30 | 2200 | 800 | 18 | 4 | 700.79 | 0 | 0 | 0 | HRB600E | 1.454109 | 2 | 2 | 8 | 150 | HRB400 |  | 0.8482127 | C50 | 230 | 877 |  |  |  | 33.1 |  | 201.71
70 | HＲB600E 钢筋混凝土偏心受压柱受力性能试验研究 | PZ4 | 350 | 200 | 30 | 2200 | 800 | 20 | 4 | 678.07 | 0 | 0 | 0 | HRB600E | 1.795196 | 2 | 2 | 10 | 150 | HRB400 |  | 1.325332 | C50 | 130 | 1521 |  |  |  | 33.1 |  | 197.73
71 | HＲB600E 钢筋混凝土偏心受压柱受力性能试验研究 | PZ5 | 350 | 200 | 30 | 2200 | 800 | 20 | 4 | 678.07 | 0 | 0 | 0 | HRB600E | 1.795196 | 2 | 2 | 10 | 150 | HRB400 |  | 1.325332 | C50 | 230 | 866 |  |  |  | 33.1 |  | 199.18
72 | HＲB600E 钢筋混凝土偏心受压柱受力性能试验研究 | PZ6 | 350 | 200 | 30 | 2200 | 800 | 20 | 4 | 678.07 | 0 | 0 | 0 | HRB600E | 1.795196 | 2 | 2 | 10 | 150 | HRB400 |  | 1.325332 | C50 | 250 | 690 |  |  |  | 33.1 |  | 172.5
73 | HＲB600E 钢筋混凝土偏心受压柱受力性能试验研究 | PZ7 | 350 | 200 | 30 | 2200 | 800 | 22 | 4 | 648.48 | 0 | 0 | 0 | HRB600E | 2.172187 | 2 | 2 | 10 | 150 | HRB400 |  | 1.325332 | C50 | 130 | 1560 |  |  |  | 33.1 |  | 202.8
74 | HＲB600E 钢筋混凝土偏心受压柱受力性能试验研究 | PZ8 | 350 | 200 | 30 | 2200 | 800 | 22 | 4 | 648.49 | 0 | 0 | 0 | HRB600E | 2.172187 | 2 | 2 | 10 | 150 | HRB400 |  | 1.325332 | C50 | 250 | 833 |  |  |  | 33.1 |  | 208.25
75 | HＲB600E 钢筋混凝土偏心受压柱受力性能试验研究 | PZ9 | 350 | 200 | 30 | 2200 | 800 | 22 | 4 | 648.49 | 0 | 0 | 0 | HRB600E | 2.172187 | 2 | 2 | 10 | 150 | HRB400 |  | 1.325332 | C50 | 260 | 834 |  |  |  | 33.1 |  | 216.84
76 | HＲB600 级钢筋高强混凝土柱偏心受压性能试验研究 | DP1 | 600 | 600 | 35 | 2400 | 1200 | 22 | 12 | 628 | 0 | 0 | 0 | HRB600 | 1.27 | 2 | 6 | 10 | 100 | HRB600 | 678 | 1.16 | C60 | 300 | 6625 |  |  |  | 53 |  | 1987.5
77 | HＲB600 级钢筋高强混凝土柱偏心受压性能试验研究 | DP2 | 600 | 600 | 35 | 2400 | 1200 | 22 | 12 | 628 | 0 | 0 | 0 | HRB600 | 1.27 | 2 | 6 | 10 | 100 | HRB600 | 678 | 1.16 | C80 | 300 | 7010 |  |  |  | 69.7 |  | 2103
78 | HＲB600 级钢筋高强混凝土柱偏心受压性能试验研究 | DP3 | 600 | 600 | 35 | 2400 | 1200 | 22 | 12 | 628 | 0 | 0 | 0 | HRB600 | 1.27 | 2 | 6 | 10 | 100 | HRB600 | 678 | 1.16 | C100 | 300 | 7160 |  |  |  | 82.2 |  | 2148
79 | HＲB600 级钢筋高强混凝土柱偏心受压性能试验研究 | DP4 | 600 | 600 | 35 | 2400 | 1200 | 22 | 12 | 628 | 0 | 0 | 0 | HRB600 | 1.27 | 2 | 6 | 10 | 100 | HRB300 | 357 | 1.16 | C80 | 300 | 6660 |  |  |  | 69.7 |  | 1998
80 | HＲB600 级钢筋高强混凝土柱偏心受压性能试验研究 | DP6 | 600 | 600 | 35 | 2400 | 1200 | 22 | 12 | 628 | 0 | 0 | 0 | HRB600 | 1.27 | 2 | 6 | 10 | 75 | HRB600 | 678 | 1.55 | C80 | 300 | 7240 |  |  |  | 69.7 |  | 2172
81 | HＲB600 级钢筋高强混凝土柱偏心受压性能试验研究 | DP7 | 600 | 600 | 35 | 2400 | 1200 | 22 | 12 | 628 | 0 | 0 | 0 | HRB600 | 1.27 | 2 | 6 | 10 | 150 | HRB600 | 678 | 0.78 | C80 | 300 | 6786 |  |  |  | 69.7 |  | 2035.8
82 | HＲB600 级钢筋高强混凝土柱偏心受压性能试验研究 | XP1 | 600 | 600 | 35 | 2400 | 1200 | 22 | 12 | 628 | 0 | 0 | 0 | HRB600 | 1.27 | 2 | 6 | 10 | 100 | HRB600 | 678 | 1.16 | C80 | 120 | 17307 |  |  |  | 69.7 |  | 2076.84
83 | 600MPa级钢筋混凝土柱受力性能实验与理论研究 | AC1 | 350 | 350 | 20 | 1000 | 600 | 20 | 8 | 479 | 0 | 0 | 0 | HRB400 | 2.05 | 菱形箍 |  | 8 | 60 | HRB400 | 437 | 1.91 | C50 | 0 | 6660 |  |  | 47.4 | 30.7 |  | 0
84 | 600MPa级钢筋混凝土柱受力性能实验与理论研究 | BC1 | 350 | 350 | 20 | 1000 | 600 | 16 | 12 | 471 | 0 | 0 | 0 | HRB400 | 1.97 | 4 | 4 | 8 | 70 | HRB400 | 437 | 1.91 | C50 | 0 | 6228 |  |  | 47.4 | 30.7 |  | 0
85 | 600MPa级钢筋混凝土柱受力性能实验与理论研究 | AC2 | 350 | 350 | 20 | 1000 | 600 | 20 | 8 | 479 | 0 | 0 | 0 | HRB400 | 2.05 | 菱形箍 |  | 8 | 60 | HRB600 | 629 | 1.91 | C50 | 0 | 6393 |  |  | 47.4 | 30.7 |  | 0
86 | 600MPa级钢筋混凝土柱受力性能实验与理论研究 | BC2 | 350 | 350 | 20 | 1000 | 600 | 16 | 12 | 471 | 0 | 0 | 0 | HRB400 | 1.97 | 4 | 4 | 8 | 70 | HRB600 | 629 | 1.91 | C50 | 0 | 6389 |  |  | 47.4 | 30.7 |  | 0
87 | 600MPa级钢筋混凝土柱受力性能实验与理论研究 | AC3 | 350 | 350 | 20 | 1000 | 600 | 20 | 8 | 479 | 0 | 0 | 0 | HRB400 | 2.05 | 菱形箍 |  | 8 | 90 | HRB600 | 629 | 1.28 | C50 | 0 | 6285 |  |  | 47.4 | 30.7 |  | 0
88 | 600MPa级钢筋混凝土柱受力性能实验与理论研究 | BC3 | 350 | 350 | 20 | 1000 | 600 | 16 | 12 | 471 | 0 | 0 | 0 | HRB400 | 1.97 | 4 | 4 | 8 | 105 | HRB600 | 629 | 1.28 | C50 | 0 | 6283 |  |  | 47.4 | 30.7 |  | 0
89 | 600MPa级钢筋混凝土柱受力性能实验与理论研究 | AC4 | 350 | 350 | 20 | 1000 | 600 | 16 | 8 | 615 | 0 | 0 | 0 | HRB600 | 1.31 | 菱形箍 |  | 8 | 60 | HRB600 | 629 | 1.91 | C50 | 0 | 6004 |  |  | 47.4 | 30.7 |  | 0
90 | 600MPa级钢筋混凝土柱受力性能实验与理论研究 | BC4 | 350 | 350 | 20 | 1000 | 600 | 16 | 12 | 615 | 0 | 0 | 0 | HRB600 | 1.97 | 4 | 4 | 8 | 105 | HRB600 | 629 | 1.28 | C50 | 0 | 6334 |  |  | 47.4 | 30.7 |  | 0
91 | 600MPa级钢筋混凝土柱受力性能实验与理论研究 | BC5 | 350 | 350 | 20 | 1000 | 600 | 16 | 12 | 615 | 0 | 0 | 0 | HRB600 | 1.97 | 4 | 4 | 8 | 70 | HRB600 | 629 | 1.91 | C50 | 0 | 6772 |  |  | 47.4 | 30.7 |  | 0
92 | 600MPa级钢筋混凝土柱受力性能实验与理论研究 | EC1 | 350 | 350 | 20 | 1500 | 700 | 16 | 12 | 471 | 0 | 0 | 0 | HRB400 | 1.97 | 4 | 4 | 8 | 70 | HRB400 | 437 | 1.91 | C50 | 75 | 3125 |  |  | 47.4 | 30.7 |  | 234.375
93 | 600MPa级钢筋混凝土柱受力性能实验与理论研究 | EC2 | 350 | 350 | 20 | 1500 | 700 | 16 | 12 | 471 | 0 | 0 | 0 | HRB400 | 1.97 | 4 | 4 | 8 | 70 | HRB600 | 629 | 1.91 | C50 | 74 | 2927 |  |  | 47.4 | 30.7 |  | 216.598
94 | 600MPa级钢筋混凝土柱受力性能实验与理论研究 | EC3 | 350 | 350 | 20 | 1500 | 700 | 16 | 12 | 471 | 0 | 0 | 0 | HRB400 | 1.97 | 4 | 4 | 8 | 105 | HRB600 | 629 | 1.28 | C50 | 80 | 2709 |  |  | 47.4 | 30.7 |  | 216.72
95 | 600MPa级钢筋混凝土柱受力性能实验与理论研究 | EC4 | 350 | 350 | 20 | 1500 | 700 | 16 | 12 | 615 | 0 | 0 | 0 | HRB600 | 1.97 | 4 | 4 | 8 | 70 | HRB600 | 629 | 1.91 | C50 | 79 | 3311 |  |  | 47.4 | 30.7 |  | 261.569
96 | 600MPa级钢筋混凝土柱受力性能实验与理论研究 | EC5 | 350 | 350 | 20 | 1500 | 700 | 16 | 12 | 615 | 0 | 0 | 0 | HRB600 | 1.97 | 4 | 4 | 8 | 105 | HRB600 | 629 | 1.28 | C50 | 75 | 3434 |  |  | 47.4 | 30.7 |  | 257.55
97 | 600MPa级钢筋混凝土柱受力性能实验与理论研究 | EC6 | 350 | 350 | 20 | 1500 | 700 | 16 | 12 | 471 | 0 | 0 | 0 | HRB400 | 1.97 | 4 | 4 | 8 | 70 | HRB400 | 437 | 1.91 | C50 | 177 | 1467 |  |  | 47.4 | 30.7 |  | 259.659
98 | 600MPa级钢筋混凝土柱受力性能实验与理论研究 | EC7 | 350 | 350 | 20 | 1500 | 700 | 16 | 12 | 471 | 0 | 0 | 0 | HRB400 | 1.97 | 4 | 4 | 8 | 70 | HRB600 | 629 | 1.91 | C50 | 180 | 1437 |  |  | 47.4 | 30.7 |  | 258.66
99 | 600MPa级钢筋混凝土柱受力性能实验与理论研究 | EC8 | 350 | 350 | 20 | 1500 | 700 | 16 | 12 | 471 | 0 | 0 | 0 | HRB400 | 1.97 | 4 | 4 | 8 | 105 | HRB600 | 629 | 1.28 | C50 | 176 | 1373 |  |  | 47.4 | 30.7 |  | 241.648
100 | 600MPa级钢筋混凝土柱受力性能实验与理论研究 | EC9 | 350 | 350 | 20 | 1500 | 700 | 16 | 12 | 615 | 0 | 0 | 0 | HRB600 | 1.97 | 4 | 4 | 8 | 70 | HRB600 | 629 | 1.91 | C50 | 179 | 1599 |  |  | 47.4 | 30.7 |  | 286.221
101 | 600MPa级钢筋混凝土柱受力性能实验与理论研究 | EC10 | 350 | 350 | 20 | 1500 | 700 | 16 | 12 | 615 | 0 | 0 | 0 | HRB600 | 1.97 | 4 | 4 | 8 | 105 | HRB600 | 629 | 1.28 | C50 | 179 | 1549 |  |  | 47.4 | 30.7 |  | 277.271
102 | 配置500MPa钢筋混凝土偏压柱的截面延性性能试验研究 | HRCC-1 | 400 | 300 | 25 | 1700 | 900 | 25 | 4 | 540 | 0 | 0 | 0 | 500MPa | 1.64 | 2 | 2 | 8 | 200 | HRB400 | 420 | 0.3858858 | C50 | 250 | 1364 |  |  | 53.81 |  |  | 341
103 | 配置500MPa钢筋混凝土偏压柱的截面延性性能试验研究 | HRCC-2 | 400 | 300 | 25 | 1700 | 900 | 25 | 6 | 540 | 0 | 0 | 0 | 500MPa | 2.45 | 2 | 2 | 8 | 200 | HRB400 | 420 | 0.3858858 | C50 | 250 | 1709 |  |  | 53.81 |  |  | 427.25
104 | 配置500MPa钢筋混凝土偏压柱的截面延性性能试验研究 | HRCC-3 | 400 | 300 | 25 | 1700 | 900 | 25 | 4 | 540 | 0 | 0 | 0 | 500MPa | 1.64 | 2 | 2 | 8 | 200 | HRB400 | 420 | 0.3858858 | C70 | 250 | 1413 |  |  | 72.73 |  |  | 353.25
105 | 配置500MPa钢筋混凝土偏压柱的截面延性性能试验研究 | HRCC-4 | 400 | 300 | 25 | 1700 | 900 | 25 | 6 | 540 | 0 | 0 | 0 | 500MPa | 2.45 | 2 | 2 | 8 | 200 | HRB400 | 420 | 0.3858858 | C70 | 300 | 1306 |  |  | 72.73 |  |  | 391.8
106 | 配置500MPa钢筋混凝土偏压柱的截面延性性能试验研究 | HRCC-5 | 400 | 300 | 25 | 1700 | 900 | 25 | 4 | 540 | 0 | 0 | 0 | 500MPa | 1.64 | 2 | 2 | 8 | 200 | HRB400 | 420 | 0.3858858 | C50 | 300 | 1069 |  |  | 53.81 |  |  | 320.7
107 | 配置500MPa钢筋混凝土偏压柱的截面延性性能试验研究 | HRCC-6 | 400 | 300 | 25 | 1700 | 900 | 25 | 6 | 540 | 0 | 0 | 0 | 500MPa | 2.45 | 2 | 2 | 8 | 200 | HRB400 | 420 | 0.3858858 | C50 | 300 | 1400 |  |  | 53.81 |  |  | 420
108 | 钢筋高强混凝土柱偏心受压性能的尺寸效应实验研究 | Z200-0.6-1 | 200 | 200 | 15 | 900 | 400 | 8 | 8 | 560.27 | 0 | 0 | 0 | HRB335 | 1.11 | 0 | 0 | 0 | 0 | 0 | 0 | 0 | C60 | 108.6 | 484 |  | 47.2 |  |  |  | 52.5624
109 | 钢筋高强混凝土柱偏心受压性能的尺寸效应实验研究 | Z200-0.6-2 | 200 | 200 | 15 | 900 | 400 | 8 | 8 | 560.27 | 0 | 0 | 0 | HRB335 | 1.11 | 0 | 0 | 0 | 0 | 0 | 0 | 0 | C60 | 108.6 | 545 |  | 47.2 |  |  |  | 59.187
110 | 钢筋高强混凝土柱偏心受压性能的尺寸效应实验研究 | Z400-0.6-1 | 400 | 400 | 30 | 1800 | 800 | 16 | 8 | 383.01 | 0 | 0 | 0 | HRB335 | 1.11 | 0 | 0 | 0 | 0 | 0 | 0 | 0 | C60 | 217.2 | 1896 |  | 47.2 |  |  |  | 411.8112
111 | 钢筋高强混凝土柱偏心受压性能的尺寸效应实验研究 | Z400-0.6-2 | 400 | 400 | 30 | 1800 | 800 | 16 | 8 | 383.01 | 0 | 0 | 0 | HRB335 | 1.11 | 0 | 0 | 0 | 0 | 0 | 0 | 0 | C60 | 217.2 | 1650 |  | 47.2 |  |  |  | 358.38
112 | 钢筋高强混凝土柱偏心受压性能的尺寸效应实验研究 | Z800-0.6-1 | 800 | 800 | 60 | 3600 | 1600 | 32 | 8 | 379.33 | 0 | 0 | 0 | HRB335 | 1.11 | 0 | 0 | 0 | 0 | 0 | 0 | 0 | C60 | 434.4 | 6118 |  | 47.2 |  |  |  | 2657.6592
113 | 钢筋高强混凝土柱偏心受压性能的尺寸效应实验研究 | Z800-0.6-2 | 800 | 800 | 60 | 3600 | 1600 | 32 | 8 | 379.33 | 0 | 0 | 0 | HRB335 | 1.11 | 0 | 0 | 0 | 0 | 0 | 0 | 0 | C60 | 434.4 | 6350 |  | 47.2 |  |  |  | 2758.44
114 | 钢筋高强混凝土柱偏心受压性能的尺寸效应实验研究 | Z200-0.25-1 | 200 | 200 | 15 | 900 | 400 | 8 | 8 | 560.27 | 0 | 0 | 0 | HRB335 | 1.11 | 0 | 0 | 0 | 0 | 0 | 0 | 0 | C60 | 45.25 | 1372 |  | 47.2 |  |  |  | 62.083
115 | 钢筋高强混凝土柱偏心受压性能的尺寸效应实验研究 | Z200-0.25-2 | 200 | 200 | 15 | 900 | 400 | 8 | 8 | 560.27 | 0 | 0 | 0 | HRB335 | 1.11 | 0 | 0 | 0 | 0 | 0 | 0 | 0 | C60 | 45.25 | 1254 |  | 47.2 |  |  |  | 56.7435
116 | 钢筋高强混凝土柱偏心受压性能的尺寸效应实验研究 | Z400-0.25-1 | 400 | 400 | 30 | 1800 | 800 | 16 | 8 | 383.01 | 0 | 0 | 0 | HRB335 | 1.11 | 0 | 0 | 0 | 0 | 0 | 0 | 0 | C60 | 90.5 | 4864 |  | 47.2 |  |  |  | 440.192
117 | 钢筋高强混凝土柱偏心受压性能的尺寸效应实验研究 | Z400-0.25-2 | 400 | 400 | 30 | 1800 | 800 | 16 | 8 | 383.01 | 0 | 0 | 0 | HRB335 | 1.11 | 0 | 0 | 0 | 0 | 0 | 0 | 0 | C60 | 90.5 | 4735 |  | 47.2 |  |  |  | 428.5175
118 | 钢筋高强混凝土柱偏心受压性能的尺寸效应实验研究 | Z800-0.25-1 | 800 | 800 | 60 | 3600 | 1600 | 32 | 8 | 379.33 | 0 | 0 | 0 | HRB335 | 1.11 | 0 | 0 | 0 | 0 | 0 | 0 | 0 | C60 | 181 | 16507 |  | 47.2 |  |  |  | 2987.767
119 | 钢筋高强混凝土柱偏心受压性能的尺寸效应实验研究 | Z800-0.25-2 | 800 | 800 | 60 | 3600 | 1600 | 32 | 8 | 379.33 | 0 | 0 | 0 | HRB335 | 1.11 | 0 | 0 | 0 | 0 | 0 | 0 | 0 | C60 | 181 | 16089 |  | 47.2 |  |  |  | 2912.109
120 | HRBF500钢筋混凝土柱的受压柱试验研究 | PY-1 | 350 | 250 | 35 | 2100 | 1100 | 16 | 6 | 501.7 | 0 | 0 | 0 | HRBF500 | 1.38 | 2 | 2 | 8 | 150 |  |  | 0.7120634 |  | 270 | 585 |  |  | 40.822 | 30.533 |  | 157.95
121 | HRBF500钢筋混凝土柱的受压柱试验研究 | PY-2 | 350 | 250 | 40 | 2100 | 1100 | 12 | 6 | 507.3 | 0 | 0 | 0 | HRBF500 | 0.77 | 2 | 2 | 8 | 150 |  |  | 0.753888 |  | 130 | 1100 |  |  | 40.822 | 30.533 |  | 143
122 | HRBF500钢筋混凝土柱的受压柱试验研究 | PY-3 | 350 | 250 | 35 | 2100 | 1100 | 16 | 4 | 501.7 | 0 | 0 | 0 | HRBF500 | 0.92 | 2 | 2 | 8 | 150 |  |  | 0.7120634 |  | 270 | 463 |  |  | 40.822 | 30.533 |  | 125.01
123 | HRBF500钢筋混凝土柱的受压柱试验研究 | PY-4 | 350 | 250 | 30 | 2100 | 1100 | 16 | 6 | 501.7 | 0 | 0 | 0 | HRBF500 | 1.38 | 2 | 2 | 8 | 150 |  |  | 0.6747611 |  | 270 | 538 |  |  | 24.852 | 18.896 |  | 145.26
124 | HRBF500钢筋混凝土柱的受压柱试验研究 | PY-5 | 350 | 250 | 35 | 2100 | 1100 | 16 | 6 | 501.7 | 0 | 0 | 0 | HRBF500 | 1.38 | 2 | 2 | 8 | 100 |  |  | 1.068095 |  | 270 | 610 |  |  | 64.477 | 46.978 |  | 164.7
125 | HRBF500钢筋混凝土柱的受压柱试验研究 | PY-6 | 350 | 250 | 35 | 2100 | 1100 | 12 | 6 | 507.3 | 0 | 0 | 0 | HRBF500 | 0.77 | 2 | 2 | 8 | 75 |  |  | 1.424127 |  | 285 | 365 |  |  | 40.822 | 30.533 |  | 104.025
126 | HRBF500钢筋混凝土柱的受压柱试验研究 | PY-7 | 350 | 250 | 35 | 2100 | 1100 | 16 | 6 | 423.3 | 0 | 0 | 0 | HRB400 | 1.38 | 2 | 2 | 8 | 150 |  |  | 0.7120634 |  | 270 | 447 |  |  | 40.822 | 30.533 |  | 120.69
127 | HRB500级高强钢筋混凝土柱偏压试验研究 | PY1 | 250 | 205 | 40 | 1520 |  | 16 | 4 | 513 | 0 | 0 | 0 | HRB500 | 1.569264 | 2 | 2 | 10 | 160 | HRB500 |  | 1.838829 |  | 100 | 1116 |  |  | 67.1 |  |  | 111.6
128 | HRB500级高强钢筋混凝土柱偏压试验研究 | PY3 | 250 | 202 | 40 | 1520 |  | 16 | 4 | 513 | 0 | 0 | 0 | HRB500 | 1.59257 | 2 | 2 | 10 | 160 | HRB500 |  | 1.873662 |  | 100 | 1000 |  |  | 75.9 |  |  | 100
129 | HRB500级高强钢筋混凝土柱偏压试验研究 | PY4 | 250 | 206 | 40 | 1520 |  | 16 | 4 | 513 | 0 | 0 | 0 | HRB500 | 1.561646 | 2 | 2 | 10 | 160 | HRB500 |  | 1.827656 |  | 100 | 803 |  |  | 70.7 |  |  | 80.3
130 | 高强箍筋约束混凝土偏心受压构件及非线性分析 | HSC-s60-e8 | 300 | 300 | 25 | 1550 | 750 | 16 | 12 | 483 | 0 | 0 | 0 | HRB400 | 2.98 | 4 | 4 | 6.3 | 60 | 高碳钢丝 | 1120 | 1.843692 | C80 | 213.6 | 1094.2 |  |  | 76.2 | 48.4 |  | 233.72112
131 | 高强箍筋约束混凝土偏心受压构件及非线性分析 | HSC-s60-e6 | 300 | 300 | 25 | 1550 | 750 | 16 | 12 | 483 | 0 | 0 | 0 | HRB400 | 2.98 | 4 | 4 | 6.3 | 60 | 高碳钢丝 | 1120 | 1.843692 | C80 | 160.2 | 1293.3 |  |  | 64.6 | 42.4 |  | 207.18666
132 | 高强箍筋约束混凝土偏心受压构件及非线性分析 | HSC-s60-e4 | 300 | 300 | 25 | 1550 | 750 | 16 | 12 | 483 | 0 | 0 | 0 | HRB400 | 2.98 | 4 | 4 | 6.3 | 60 | 高碳钢丝 | 1120 | 1.843692 | C80 | 106.8 | 2089.2 |  |  | 72.6 | 46.7 |  | 223.12656
133 | 高强箍筋约束混凝土偏心受压构件及非线性分析 | HSC-s40-e8 | 300 | 300 | 25 | 1550 | 750 | 16 | 12 | 483 | 0 | 0 | 0 | HRB400 | 2.98 | 4 | 4 | 6.3 | 40 | 高碳钢丝 | 1120 | 2.765538 | C80 | 213.6 | 1106.1 |  |  | 61.8 | 40.6 |  | 236.26296
134 | 高强箍筋约束混凝土偏心受压构件及非线性分析 | HSC-s40-e6 | 300 | 300 | 25 | 1550 | 750 | 16 | 12 | 483 | 0 | 0 | 0 | HRB400 | 2.98 | 4 | 4 | 6.3 | 40 | 高碳钢丝 | 1120 | 2.765538 | C80 | 160.2 | 1429.5 |  |  | 67.77 | 43.6 |  | 229.0059
135 | 高强箍筋约束混凝土偏心受压构件及非线性分析 | HSC-s40-e4 | 300 | 300 | 25 | 1550 | 750 | 16 | 12 | 483 | 0 | 0 | 0 | HRB400 | 2.98 | 4 | 4 | 6.3 | 40 | 高碳钢丝 | 1120 | 2.765538 | C80 | 106.8 | 2131.5 |  |  | 66.3 | 43.1 |  | 227.6442
136 | 高强箍筋约束混凝土偏心受压构件及非线性分析 | HSC-s40-e2.5 | 300 | 300 | 25 | 1550 | 750 | 16 | 12 | 483 | 0 | 0 | 0 | HRB400 | 2.98 | 4 | 4 | 6.3 | 40 | 高碳钢丝 | 1120 | 2.765538 | C80 | 53.4 | 3202.2 |  |  | 84 | 52.7 |  | 170.99748
137 | 高强箍筋约束混凝土偏心受压构件及非线性分析 | HSSC-s60-e3 | 300 | 300 | 25 | 1550 | 750 | 16 | 12 | 483 | 0 | 0 | 0 | HRB400 | 2.98 | 螺旋箍 |  | 6.3 | 60 | 高碳钢丝 | 1120 | 2.35034 | C80 | 213.6 | 3254.2 |  |  | 72.8 | 46.8 |  | 695.09712
138 | 高强箍筋约束混凝土偏心受压构件及非线性分析 | HSSC-s40-e3 | 300 | 300 | 25 | 1550 | 750 | 16 | 12 | 483 | 0 | 0 | 0 | HRB400 | 2.98 | 螺旋箍 |  | 6.3 | 40 | 高碳钢丝 | 1120 | 3.5255 | C80 | 53.4 | 3432.8 |  |  | 66.9 | 43.5 |  | 183.31152
139 | 500MPa级钢筋混凝土偏心受压柱受力性能的实验研究 | PZ-1 | 350 | 200 |  | 2200 | 800 | 12 | 6 | 518.1 | 0 | 0 | 0 | HRB500 | 0.97 | 2 | 2 | 6 | 150 | HPB235 |  | 0.4268468 | C70 | 210 | 730 |  |  | 69.255 | 46.4 |  | 153.3
140 | 500MPa级钢筋混凝土偏心受压柱受力性能的实验研究 | PZ-2 | 350 | 200 |  | 2200 | 800 | 16 | 6 | 515.3 | 0 | 0 | 0 | HRB500 | 1.7 | 2 | 2 | 6 | 150 | HPB235 |  | 0.4268468 | C70 | 230 | 800 |  |  | 67.735 | 45.3 |  | 184
141 | 500MPa级钢筋混凝土偏心受压柱受力性能的实验研究 | PZ-4 | 350 | 200 |  | 2200 | 800 | 16 | 6 | 515.3 | 0 | 0 | 0 | HRB500 | 1.7 | 2 | 2 | 6 | 150 | HPB235 |  | 0.4268468 | C70 | 210 | 920 |  |  | 68.78 | 46 |  | 193.2
142 | 500MPa级钢筋混凝土偏心受压柱受力性能的实验研究 | PZ-6 | 350 | 200 |  | 2200 | 800 | 12 | 6 | 518.1 | 0 | 0 | 0 | HRB500 | 0.97 | 2 | 2 | 6 | 150 | HPB235 |  | 0.4268468 | C70 | 70 | 3000 |  |  | 71.06 | 47.6 |  | 210
143 | 500MPa级钢筋混凝土偏心受压柱受力性能的实验研究 | PZ-8 | 350 | 200 |  | 2200 | 800 | 12 | 6 | 518.1 | 0 | 0 | 0 | HRB500 | 0.97 | 2 | 2 | 6 | 150 | HPB235 |  | 0.4268468 | C70 | 130 | 1620 |  |  | 71.44 | 47.5 |  | 210.6
144 | 500MPa级钢筋混凝土偏心受压柱受力性能的实验研究 | PZ-9 | 350 | 200 |  | 2200 | 800 | 16 | 6 | 515.3 | 0 | 0 | 0 | HRB500 | 1.7 | 2 | 2 | 6 | 150 | HPB235 |  | 0.4268468 | C70 | 70 | 2860 |  |  | 67.355 | 45.1 |  | 200.2
145 | 建筑科学研究报告之三-高强高性能混凝土柱性能研究 | KZ-80-05-1 | 350 | 350 | 25 | 1275 | 675 | 12 | 12 | 525 | 0 | 0 | 0 |  | 1.11 | 4 | 4 | 8 | 85 |  | 368 | 1.57 | C80 |  | 2462.9605 |  |  | 98.6 | 70.3 |  | 550.2 | 1048 | 525
146 | 建筑科学研究报告之三-高强高性能混凝土柱性能研究 | KZ-80-06-1 | 350 | 350 | 25 | 1275 | 675 | 12 | 12 | 525 | 0 | 0 | 0 |  | 1.11 | 4 | 4 | 8 | 75 |  | 368 | 1.78 | C80 |  | 2953.83025 |  |  | 98.6 | 70.3 |  | 614.25 | 1170 | 525
147 | 建筑科学研究报告之三-高强高性能混凝土柱性能研究 | KZ-80-06-2 | 350 | 350 | 25 | 1275 | 675 | 12 | 12 | 525 | 0 | 0 | 0 |  | 1.11 | 4 | 4 | 8 | 85 |  | 368 | 1.57 | C80 |  | 2361.359 |  |  | 94.4 | 67.4 |  | 599.025 | 1141 | 525
148 | 建筑科学研究报告之三-高强高性能混凝土柱性能研究 | KZ-80-06-3 | 350 | 350 | 25 | 1275 | 675 | 12 | 12 | 525 | 0 | 0 | 0 |  | 1.11 | 4 | 4 | 8 | 65 |  | 368 | 2.05 | C80 |  | 2928.61975 |  |  | 97.7 | 69.7 |  | 600.075 | 1143 | 525
149 | 建筑科学研究报告之三-高强高性能混凝土柱性能研究 | KZ-80-06-4 | 350 | 350 | 25 | 1275 | 675 | 20 | 12 | 509 | 0 | 0 | 0 |  | 3.08 | 4 | 4 | 8 | 75 |  | 368 | 1.78 | C80 |  | 2392.8905 |  |  | 95.7 | 68.3 |  | 670.425 | 1277 | 525
150 | 建筑科学研究报告之三-高强高性能混凝土柱性能研究 | KZ-80-06-5 | 350 | 350 | 25 | 1275 | 675 | 20 | 12 | 509 | 0 | 0 | 0 |  | 3.08 | 4 | 4 | 8 | 65 |  | 368 | 2.05 | C80 |  | 2966.4355 |  |  | 99 | 70.6 |  | 708.225 | 1349 | 525
151 | 建筑科学研究报告之三-高强高性能混凝土柱性能研究 | KZ-80-07-1 | 350 | 350 | 25 | 1275 | 675 | 12 | 12 | 525 | 0 | 0 | 0 |  | 1.11 | 4 | 4 | 8 | 65 |  | 368 | 2.05 | C80 |  | 3444.7 |  |  | 98.6 | 70.3 |  | 669.375 | 1275 | 525
152 | 建筑科学研究报告之三-高强高性能混凝土柱性能研究 | KZ-100-04-1 | 350 | 350 | 25 | 1275 | 675 | 12 | 12 | 525 | 0 | 0 | 0 |  | 1.11 | 4 | 4 | 8 | 83 |  | 368 | 1.6 | C100 |  | 2117.96375 |  |  | 105.8 | 75.5 |  | 480.9 | 916 | 525
153 | 建筑科学研究报告之三-高强高性能混凝土柱性能研究 | KZ-100-05-1 | 350 | 350 | 25 | 1275 | 675 | 12 | 12 | 525 | 0 | 0 | 0 |  | 1.11 | 4 | 4 | 8 | 70 |  | 368 | 1.9 | C100 |  | 2645.1425 |  |  | 105.8 | 75.5 |  | 548.1 | 1044 | 525
154 | 建筑科学研究报告之三-高强高性能混凝土柱性能研究 | KZ-100-05-2 | 350 | 350 | 25 | 1275 | 675 | 12 | 12 | 525 | 0 | 0 | 0 |  | 1.11 | 4 | 4 | 8 | 83 |  | 368 | 1.6 | C100 |  | 2540.0375 |  |  | 101.7 | 72.5 |  | 538.65 | 1026 | 525
155 | 建筑科学研究报告之三-高强高性能混凝土柱性能研究 | KZ-100-05-3 | 350 | 350 | 25 | 1275 | 675 | 12 | 12 | 525 | 0 | 0 | 0 |  | 1.11 | 4 | 4 | 8 | 62 |  | 368 | 2.15 | C100 |  | 2589.0865 |  |  | 103.6 | 73.9 |  | 538.65 | 1026 | 525
156 | 建筑科学研究报告之三-高强高性能混凝土柱性能研究 | KZ-100-05-4 | 350 | 350 | 25 | 1275 | 675 | 20 | 12 | 509 | 0 | 0 | 0 |  | 3.08 | 4 | 4 | 8 | 70 |  | 368 | 1.9 | C100 |  | 2617.1145 |  |  | 104.7 | 74.7 |  | 676.725 | 1289 | 525
157 | 建筑科学研究报告之三-高强高性能混凝土柱性能研究 | KZ-100-05-5 | 350 | 350 | 25 | 1275 | 675 | 20 | 12 | 509 | 0 | 0 | 0 |  | 3.08 | 4 | 4 | 8 | 62 |  | 368 | 2.15 | C100 |  | 2599.597 |  |  | 104 | 74.2 |  | 702.975 | 1339 | 525
158 | 建筑科学研究报告之三-高强高性能混凝土柱性能研究 | KZ-100-06-1 | 350 | 350 | 25 | 1275 | 675 | 12 | 12 | 525 | 0 | 0 | 0 |  | 1.11 | 4 | 4 | 8 | 62 |  | 368 | 2.15 | C100 |  | 3172.32125 |  |  | 105.8 | 75.5 |  | 610.05 | 1162 | 525
159 | 建筑科学研究报告之三-高强高性能混凝土柱性能研究 | YW-0861 | 350 | 350 | 25 | 1800 | 1050 | 12 | 12 | 525 | 0 | 0 | 0 |  | 1.11 | 4 | 4 | 8 | 75 |  | 368 | 1.5 | C80 |  | 2913.213 |  |  | 97.18333 |  |  | 685.4489 | 585 | 1050
160 | 建筑科学研究报告之三-高强高性能混凝土柱性能研究 | YW-0871 | 350 | 350 | 25 | 1800 | 1050 | 12 | 12 | 525 | 0 | 0 | 0 |  | 1.11 | 4 | 4 | 8 | 65 |  | 368 | 1.7 | C80 |  | 3397.333 |  |  | 97.18333 |  |  | 729.733 | 604 | 1050
161 | 建筑科学研究报告之三-高强高性能混凝土柱性能研究 | YW-1031 | 350 | 350 | 25 | 1800 | 1050 | 12 | 12 | 525 | 0 | 0 | 0 |  | 1.11 | 4 | 4 | 8 | 92 |  | 368 | 1.21 | C100 |  | 1551.860625 |  |  | 103.85 |  |  | 462.8638 | 385 | 1050
162 | 建筑科学研究报告之三-高强高性能混凝土柱性能研究 | YW-1041 | 350 | 350 | 25 | 1800 | 1050 | 12 | 12 | 525 | 0 | 0 | 0 |  | 1.11 | 4 | 4 | 8 | 83 |  | 368 | 1.33 | C100 |  | 2078.223 |  |  | 103.85 |  |  | 508.5779 | 429 | 1050
163 | 建筑科学研究报告之三-高强高性能混凝土柱性能研究 | YW-1051 | 350 | 350 | 25 | 1800 | 1050 | 12 | 12 | 525 | 0 | 0 | 0 |  | 1.11 | 4 | 4 | 8 | 70 |  | 368 | 1.57 | C100 |  | 2595.51 |  |  | 103.85 |  |  | 645.0611321 | 539 | 1050
164 | 建筑科学研究报告之三-高强高性能混凝土柱性能研究 | YW-1052 | 350 | 350 | 25 | 1800 | 1050 | 16 | 12 | 509 | 0 | 0 | 0 |  | 1.98 | 4 | 4 | 8 | 70 |  | 368 | 1.57 | C100 |  | 2595.51 |  |  | 103.85 |  |  | 651.0615 | 546 | 1050
165 | 建筑科学研究报告之三-高强高性能混凝土柱性能研究 | YW-1053 | 350 | 350 | 25 | 1800 | 1050 | 20 | 12 | 509 | 0 | 0 | 0 |  | 3.08 | 4 | 4 | 8 | 70 |  | 368 | 1.57 | C100 |  | 2595.51 |  |  | 103.85 |  |  | 777.1134126 | 644 | 1050
166 | 建筑科学研究报告之三-高强高性能混凝土柱性能研究 | YW-1061 | 350 | 350 | 25 | 1800 | 1050 | 12 | 12 | 525 | 0 | 0 | 0 |  | 1.11 | 4 | 4 | 8 | 62 |  | 368 | 1.81 | C100 |  | 3112.796 |  |  | 103.85 |  |  | 687.5882 | 570 | 1050
167 | 建筑科学研究报告之三-高强高性能混凝土柱性能研究 | YW-1071 | 350 | 350 | 25 | 1800 | 1050 | 12 | 12 | 525 | 0 | 0 | 0 |  | 1.11 | 4 | 4 | 8 | 54 |  | 368 | 2.05 | C100 |  | 3630.083 |  |  | 103.85 |  |  | 744.3403 | 616 | 1050
168 | 建筑科学研究报告之三-高强高性能混凝土柱性能研究 | KZ-0861 | 350 | 350 | 25 | 1800 | 1050 | 12 | 12 | 525 | 0 | 0 | 0 |  | 1.11 | 4 | 4 | 8 | 75 |  | 368 | 1.5 | C80 |  | 2913.213 |  |  | 97.18333 |  |  | 693.0852824 | 588 | 1050
169 | 建筑科学研究报告之三-高强高性能混凝土柱性能研究 | KZ-0862 | 350 | 350 | 25 | 1800 | 1050 | 12 | 12 | 525 | 0 | 0 | 0 |  | 1.11 | 4 | 4 | 8 | 85 |  | 368 | 1.3 | C80 |  | 2913.213 |  |  | 97.18333 |  |  | 666.35 | 571 | 1050
170 | 建筑科学研究报告之三-高强高性能混凝土柱性能研究 | KZ-0864 | 350 | 350 | 25 | 1800 | 1050 | 20 | 12 | 509 | 0 | 0 | 0 |  | 3.08 | 4 | 4 | 8 | 75 |  | 368 | 1.5 | C80 |  | 2913.213 |  |  | 97.18333 |  |  | 849.0654 | 734 | 1050
171 | 建筑科学研究报告之三-高强高性能混凝土柱性能研究 | KZ-0865 | 350 | 350 | 25 | 1800 | 1050 | 20 | 12 | 509 | 0 | 0 | 0 |  | 3.08 | 4 | 4 | 8 | 65 |  | 368 | 1.7 | C80 |  | 2913.213 |  |  | 97.18333 |  |  | 747.0803 | 622 | 1050
172 | 建筑科学研究报告之三-高强高性能混凝土柱性能研究 | KZ-0871 | 350 | 350 | 25 | 1800 | 1050 | 12 | 12 | 525 | 0 | 0 | 0 |  | 1.11 | 4 | 4 | 8 | 65 |  | 368 | 1.7 | C80 |  | 3397.333 |  |  | 97.18333 |  |  | 727.62032 | 606 | 1050
173 | 建筑科学研究报告之三-高强高性能混凝土柱性能研究 | KZ-1041 | 350 | 350 | 25 | 1800 | 1050 | 12 | 12 | 525 | 0 | 0 | 0 |  | 1.11 | 4 | 4 | 8 | 83 |  | 368 | 1.33 | C100 |  | 2078.223 |  |  | 103.85 |  |  | 596.2287 | 516 | 1050
174 | 建筑科学研究报告之三-高强高性能混凝土柱性能研究 | KZ-1051 | 350 | 350 | 25 | 1800 | 1050 | 12 | 12 | 525 | 0 | 0 | 0 |  | 1.11 | 4 | 4 | 8 | 70 |  | 368 | 1.57 | C100 |  | 2595.51 |  |  | 103.85 |  |  | 645.2876 | 545 | 1050
175 | 建筑科学研究报告之三-高强高性能混凝土柱性能研究 | KZ-1052 | 350 | 350 | 25 | 1800 | 1050 | 12 | 12 | 525 | 0 | 0 | 0 |  | 1.11 | 4 | 4 | 8 | 83 |  | 368 | 1.33 | C100 |  | 2595.51 |  |  | 103.85 |  |  | 678.2859293 | 592 | 1050
176 | 建筑科学研究报告之三-高强高性能混凝土柱性能研究 | KZ-1053 | 350 | 350 | 25 | 1800 | 1050 | 12 | 12 | 525 | 0 | 0 | 0 |  | 1.11 | 4 | 4 | 8 | 62 |  | 368 | 1.81 | C100 |  | 2595.51 |  |  | 103.85 |  |  | 680.1712 | 578 | 1050
177 | 建筑科学研究报告之三-高强高性能混凝土柱性能研究 | KZ-1054 | 350 | 350 | 25 | 1800 | 1050 | 20 | 12 | 509 | 0 | 0 | 0 |  | 3.08 | 4 | 4 | 8 | 70 |  | 368 | 1.57 | C100 |  | 2595.51 |  |  | 103.85 |  |  | 838.1125 | 717 | 1050
178 | 建筑科学研究报告之三-高强高性能混凝土柱性能研究 | KZ-1055 | 350 | 350 | 25 | 1800 | 1050 | 20 | 12 | 509 | 0 | 0 | 0 |  | 3.08 | 4 | 4 | 8 | 62 |  | 368 | 1.81 | C100 |  | 2595.51 |  |  | 103.85 |  |  | 847.4846 | 726 | 1050
179 | 建筑科学研究报告之三-高强高性能混凝土柱性能研究 | KZ-1061 | 350 | 350 | 25 | 1800 | 1050 | 12 | 12 | 525 | 0 | 0 | 0 |  | 1.11 | 4 | 4 | 8 | 62 |  | 368 | 1.81 | C100 |  | 3112.796 |  |  | 103.85 |  |  | 752.7877 | 635 | 1050
180 | 钢筋混凝土短柱抗震性能尺寸效应研究 | CT-200 | 200 | 200 | 15 | 950 | 250 | 10 | 12 | 442.56 | 0 | 0 | 0 | HRB400 | 2.35619475 | 2 | 2 | 6 | 120 | HPB300 | 386.51 | 0.6418091 | C30 |  | 364.92 |  |  |  | 30.41 |  | 52.76 | 131.9 | 400
181 | 钢筋混凝土短柱抗震性能尺寸效应研究 | CF-200 | 200 | 200 | 15 | 950 | 250 | 10 | 12 | 442.56 | 0 | 0 | 0 | HRB400 | 2.35619475 | 4 | 4 | 6 | 120 | HPB300 | 386.51 | 1.283618 | C30 |  | 364.92 |  |  |  | 30.41 |  | 59.6 | 149 | 400
182 | 钢筋混凝土短柱抗震性能尺寸效应研究 | CT-400 | 400 | 400 | 30 | 1420 | 580 | 20 | 12 | 433.72 | 0 | 0 | 0 | HRB400 | 2.35619475 | 2 | 2 | 12 | 240 | HPB300 | 352.12 | 0.6418091 | C30 |  | 1459.68 |  |  |  | 30.41 |  | 400.88 | 501.1 | 800
183 | 钢筋混凝土短柱抗震性能尺寸效应研究 | CF-400 | 400 | 400 | 30 | 1420 | 580 | 20 | 12 | 433.72 | 0 | 0 | 0 | HRB400 | 2.35619475 | 4 | 4 | 12 | 240 | HPB300 | 352.12 | 1.283618 | C30 |  | 1459.68 |  |  |  | 30.41 |  | 430.4 | 538 | 800
184 | 钢筋混凝土短柱抗震性能尺寸效应研究 | CT-600 | 600 | 600 | 45 | 2050 | 950 | 28 | 8 | 414.62 | 32 | 4 | 436.75 | HRB400 | 2.26194696 | 2 | 2 | 18 | 360 | HPB300 | 313.59 | 0.6418091 | C30 |  | 3284.28 |  |  |  | 30.41 |  | 1238.52 | 1032.1 | 1200
185 | 钢筋混凝土短柱抗震性能尺寸效应研究 | CF-600 | 600 | 600 | 45 | 2050 | 950 | 28 | 8 | 414.62 | 32 | 4 | 436.75 | HRB400 | 2.26194696 | 4 | 4 | 18 | 360 | HPB300 | 313.59 | 1.283618 | C30 |  | 3284.28 |  |  |  | 30.41 |  | 1409.16 | 1174.3 | 1200
186 | 焊接复合箍筋钢筋混凝土短柱抗震性能试验研究 | P1 | 350 | 350 | 25 | 1500 | 700 | 32 | 10 | 540 | 0 | 0 | 0 | HRB400 | 6.57 | 3 | 3 | 8 | 150 | HRB335 | 571 | 0.7478499 | C25 |  | 1049.989248 | 35.6 |  |  |  |  | 302.75 | 432.5 | 700
187 | 焊接复合箍筋钢筋混凝土短柱抗震性能试验研究 | H2 | 350 | 350 | 25 | 1500 | 700 | 32 | 10 | 540 | 0 | 0 | 0 | HRB400 | 6.57 | 3 | 3 | 8 | 150 | HRB335 | 602 | 0.7478499 | C25 |  | 1049.989248 | 35.6 |  |  |  |  | 338.975 | 484.25 | 700
188 | 焊接复合箍筋钢筋混凝土短柱抗震性能试验研究 | P3 | 350 | 350 | 25 | 1500 | 700 | 32 | 10 | 540 | 0 | 0 | 0 | HRB400 | 6.57 | 3 | 3 | 8 | 150 | HRB335 | 571 | 0.7478499 | C25 |  | 816.658304 | 35.6 |  |  |  |  | 330.05 | 471.5 | 700
189 | 焊接复合箍筋钢筋混凝土短柱抗震性能试验研究 | H4 | 350 | 350 | 25 | 1500 | 700 | 32 | 10 | 540 | 0 | 0 | 0 | HRB400 | 6.57 | 3 | 3 | 8 | 150 | HRB335 | 602 | 0.7478499 | C25 |  | 816.658304 | 35.6 |  |  |  |  | 335.965 | 479.95 | 700
190 | 焊接复合箍筋钢筋混凝土短柱抗震性能试验研究 | P5 | 350 | 350 | 25 | 1500 | 700 | 32 | 10 | 540 | 0 | 0 | 0 | HRB400 | 6.57 | 3 | 3 | 8 | 100 | HRB335 | 571 | 1.121775 | C25 |  | 1053.921792 | 26.8 |  |  |  |  | 237.895 | 339.85 | 700
191 | 焊接复合箍筋钢筋混凝土短柱抗震性能试验研究 | H6 | 350 | 350 | 25 | 1500 | 700 | 32 | 10 | 540 | 0 | 0 | 0 | HRB400 | 6.57 | 3 | 3 | 8 | 100 | HRB335 | 602 | 1.121775 | C25 |  | 1053.921792 | 26.8 |  |  |  |  | 262.745 | 375.35 | 700
192 | 焊接复合箍筋钢筋混凝土短柱抗震性能试验研究 | H7 | 350 | 350 | 25 | 1500 | 700 | 32 | 10 | 540 | 0 | 0 | 0 | HRB400 | 6.57 | 3 | 3 | 8 | 150 | HRB335 | 602 | 0.7478499 | C25 |  | 1053.921792 | 26.8 |  |  |  |  | 254.345 | 363.35 | 700
193 | 焊接复合箍筋钢筋混凝土短柱抗震性能试验研究 | H8 | 350 | 350 | 25 | 1500 | 525 | 32 | 10 | 540 | 0 | 0 | 0 | HRB400 | 6.57 | 3 | 3 | 8 | 100 | HRB335 | 602 | 1.121775 | C25 |  | 1053.921792 | 26.8 |  |  |  |  | 253.96875 | 483.75 | 525
194 | 高强箍筋约束高强混凝土短柱抗震性能试验研究 | DNC-1 | 250 | 250 | 20 | 1550 | 750 | 12 | 12 | 464.7 | 0 | 0 | 0 | HRB400 | 2.17 | 4 | 4 | 8 | 80 | HRB400 | 485.5 | 2.804695 | C50 |  | 1358 |  |  | 59.27 | 43.46 |  | 364.8 | 384 | 950
195 | 高强箍筋约束高强混凝土短柱抗震性能试验研究 | DHC-1 | 250 | 250 | 20 | 1550 | 750 | 12 | 12 | 464.7 | 0 | 0 | 0 | HRB400 | 2.17 | 4 | 4 | 7 | 60 | 1100 | 1143.3 | 2.804993 | C50 |  | 1358 |  |  | 59.27 | 43.46 |  | 372.4 | 392 | 950
196 | 高强箍筋约束高强混凝土短柱抗震性能试验研究 | DNC-2 | 250 | 250 | 20 | 1550 | 750 | 12 | 12 | 464.7 | 0 | 0 | 0 | HRB400 | 2.17 | 4 | 4 | 8 | 60 | HRB400 | 485.5 | 3.739594 | C50 |  | 1358 |  |  | 59.27 | 43.46 |  | 381.9 | 402 | 950
197 | 高强箍筋约束高强混凝土短柱抗震性能试验研究 | DHC-2 | 250 | 250 | 20 | 1550 | 750 | 12 | 12 | 464.7 | 0 | 0 | 0 | HRB400 | 2.17 | 4 | 4 | 7 | 46 | 1100 | 1143.3 | 3.658687 | C50 |  | 1358 |  |  | 59.27 | 43.46 |  | 378.1 | 398 | 950
198 | 高强箍筋约束高强混凝土短柱抗震性能试验研究 | DNC-3 | 250 | 250 | 20 | 1550 | 750 | 12 | 12 | 464.7 | 0 | 0 | 0 | HRB400 | 2.17 | 4 | 4 | 6 | 60 | HRB400 | 455.8 | 2.019389 | C50 |  | 1358 |  |  | 59.27 | 43.46 |  | 359.1 | 378 | 950
199 | 高强箍筋约束高强混凝土短柱抗震性能试验研究 | DHC-3 | 250 | 250 | 20 | 1550 | 750 | 12 | 12 | 464.7 | 0 | 0 | 0 | HRB400 | 2.17 | 4 | 4 | 5 | 42 | 1100 | 1182.6 | 1.963495375 | C50 |  | 1358 |  |  | 59.27 | 43.46 |  | 354.825 | 373.5 | 950
200 | 高轴压比足尺钢筋混凝土短柱抗震性能研究 | WF-2-5-0.6 | 500 | 500 | 25 | 1710 | 910 | 20 | 12 | 422 | 0 | 0 | 0 | HRB400 | 1.51 | 4 | 4 | 10 | 71 | HPB300 | 327 | 2.153759 | C30 |  | 4500 |  |  |  | 30 |  | 1133.03 | 976.75 | 1160
201 | 高轴压比足尺钢筋混凝土短柱抗震性能研究 | WD-2-5-0.6 | 500 | 500 | 25 | 1710 | 910 | 20 | 12 | 422 | 0 | 0 | 0 | HRB400 | 1.51 | 4 | 4 | 10 | 71 | HPB300 | 327 | 2.153759 | C30 |  | 4200 |  |  |  | 28 |  | 1138.7952 | 981.72 | 1160
202 | HRBF500 级细晶钢筋混凝土短柱抗震性能试验研究 | KZF1 | 250 | 150 | 30 | 890 | 310 | 20 | 4 | 568 | 0 | 0 | 0 | HRBF500 | 3.35 | 2 | 2 | 8 | 150 | HRB400 |  | 1.457423 | C50 |  | 278.075754 |  |  | 57.3 |  |  | 81.405 | 201 | 405
203 | HRBF500级细晶钢筋混凝土短柱抗震性能试验研究 | KZF2 | 250 | 150 | 30 | 890 | 310 | 20 | 4 | 568 | 0 | 0 | 0 | HRBF500 | 3.35 | 2 | 2 | 8 | 150 | HRB400 |  | 1.457423 | C50 |  | 486.6325695 |  |  | 57.3 |  |  | 64.8 | 160 | 405
204 | HRBF500 级细晶钢筋混凝土短柱抗震性能试验研究 | KZF3 | 250 | 150 | 30 | 890 | 310 | 20 | 4 | 568 | 0 | 0 | 0 | HRBF500 | 3.35 | 2 | 2 | 8 | 150 | HRB400 |  | 1.457423 | C50 |  | 695.189385 |  |  | 57.3 |  |  | 87.075 | 215 | 405
205 | HRBF500 级细晶钢筋混凝土短柱抗震性能试验研究 | KZF4 | 250 | 150 | 30 | 890 | 610 | 20 | 4 | 568 | 0 | 0 | 0 | HRBF500 | 3.35 | 2 | 2 | 8 | 100 | HRB400 |  | 2.186135 | C50 |  | 486.6325695 |  |  | 57.3 |  |  | 87.48 | 216 | 405
206 | HRBF500 级细晶钢筋混凝土短柱抗震性能试验研究 | KZF5 | 250 | 150 | 30 | 805 | 225 | 20 | 4 | 568 | 0 | 0 | 0 | HRBF500 | 3.35 | 2 | 2 | 8 | 150 | HRB400 |  | 1.457423 | C50 |  | 278.075754 |  |  | 57.3 |  |  | 88.515 | 281 | 315
207 | HRBF500 级细晶钢筋混凝土短柱抗震性能试验研究 | KZF6 | 250 | 150 | 30 | 990 | 410 | 20 | 4 | 568 | 0 | 0 | 0 | HRBF500 | 3.35 | 2 | 2 | 8 | 150 | HRB400 |  | 1.457423 | C50 |  | 278.075754 |  |  | 57.3 |  |  | 94.5 | 189 | 500
208 | 钢筋混凝土构造配筋短柱抗震性能研究 | HSC-1.06-1.2-A | 275 | 275 | 20 |  |  | 16 | 4 | 531 | 0 | 0 | 0 | HRB500 | 1.06 | 2 | 2 | 6 | 45 | HRB400 | 467 | 1.187676 | C50 |  | 0 |  |  | 43.8 |  |  | 354.424125 | 354.424125 | 1000
209 | 钢筋混凝土构造配筋短柱抗震性能研究 | HSC-1.2-1.48-B | 275 | 275 | 20 |  |  | 12 | 8 | 567 | 0 | 0 | 0 | HRB500 | 1.2 | 3 | 3 | 6.5 | 60 | HRB500 | 566 | 1.582262 | C50 |  | 0 |  |  | 53.04 |  |  | 413.14845 | 413.14845 | 1000
210 | 钢筋混凝土构造配筋短柱抗震性能研究 | HSC-1.2-1.97-B | 275 | 275 | 20 |  |  | 12 | 8 | 567 | 0 | 0 | 0 | HRB500 | 1.2 | 3 | 3 | 6.5 | 45 | HRB500 | 566 | 2.109683 | C50 |  | 0 |  |  | 54.2 |  |  | 401.68975 | 401.68975 | 1000
211 | 高强箍筋高强混凝土短柱抗震性能试验研究 | HHSC1 | 250 | 250 | 20 | 1300 | 500 | 12 | 12 | 469 | 0 | 0 | 0 | HRB400 | 2.17 | 4 | 4 | 5 | 50 | 1100MPa | 998 | 1.649336115 | C60 |  | 1435.9917 |  |  | 71.6 |  |  | 319.333 | 456.19 | 700
212 | 高强箍筋高强混凝土短柱抗震性能试验研究 | HHSC2 | 250 | 250 | 20 | 1550 | 750 | 12 | 12 | 469 | 0 | 0 | 0 | HRB400 | 2.17 | 4 | 4 | 5 | 50 | 1100MPa | 998 | 1.649336115 | C60 |  | 1435.9917 |  |  | 71.6 |  |  | 342.513 | 360.54 | 950
213 | 高强箍筋高强混凝土短柱抗震性能试验研究 | HHSC3 | 250 | 250 | 20 | 1550 | 750 | 12 | 12 | 469 | 0 | 0 | 0 | HRB400 | 2.17 | 4 | 4 | 5 | 50 | 1100MPa | 998 | 1.649336115 | C60 |  | 2010.38838 |  |  | 71.6 |  |  | 353.6375 | 372.25 | 950
214 | 高强箍筋高强混凝土短柱抗震性能试验研究 | HHSC4 | 250 | 250 | 20 | 1800 | 1000 | 12 | 12 | 469 | 0 | 0 | 0 | HRB400 | 2.17 | 4 | 4 | 5 | 50 | 1100MPa | 998 | 1.649336115 | C60 |  | 1435.9917 |  |  | 71.6 |  |  | 352.344 | 293.62 | 1200
215 | 高强箍筋高强混凝土短柱抗震性能试验研究 | HHSC5 | 250 | 250 | 20 | 1550 | 750 | 12 | 12 | 469 | 0 | 0 | 0 | HRB400 | 2.17 | 4 | 4 | 5 | 30 | 1100MPa | 998 | 2.748893525 | C60 |  | 1435.9917 |  |  | 71.6 |  |  | 397.765 | 418.7 | 950
216 | 高强箍筋高强混凝土短柱抗震性能试验研究 | HHSC6 | 250 | 250 | 20 | 1550 | 750 | 12 | 12 | 469 | 0 | 0 | 0 | HRB400 | 2.17 | 4 | 4 | 5 | 80 | 1100MPa | 998 | 1.030835 | C60 |  | 1435.9917 |  |  | 71.6 |  |  | 330.6095 | 348.01 | 950
217 | 高强箍筋高强混凝土短柱抗震性能试验研究 | HHSC7 | 250 | 250 | 20 | 1550 | 750 | 12 | 12 | 469 | 0 | 0 | 0 | HRB400 | 2.17 | 4 | 4 | 5 | 80 | 1100MPa | 998 | 1.030835 | C60 |  | 2010.38838 |  |  | 71.6 |  |  | 380.0855 | 400.09 | 950
218 | 高强箍筋高强混凝土短柱抗震性能试验研究 | HHSC8 | 250 | 250 | 20 | 1550 | 750 | 12 | 12 | 469 | 0 | 0 | 0 | HRB400 | 2.17 | 4 | 4 | 5 | 50 | 1100MPa | 998 | 1.649336115 | C80 |  | 1805.0175 |  |  | 90 |  |  | 416.594 | 438.52 | 950
219 | 高强箍筋高强混凝土短柱抗震性能试验研究 | HHSC9 | 250 | 250 | 20 | 1550 | 750 | 12 | 12 | 469 | 0 | 0 | 0 | HRB400 | 2.17 | 4 | 4 | 5 | 50 | 1100MPa | 998 | 1.649336115 | C80 |  | 2527.0245 |  |  | 90 |  |  | 368.125 | 387.5 | 950
220 | 高强箍筋高强混凝土短柱抗震性能试验研究 | HHSC10 | 250 | 250 | 20 | 1550 | 750 | 12 | 12 | 469 | 0 | 0 | 0 | HRB400 | 2.17 | 4 | 4 | 5 | 50 | 1100MPa | 998 | 1.488329 | C60 |  | 1435.9917 |  |  | 71.6 |  | 八角箍 | 323.969 | 341.02 | 950
221 | 高强箍筋高强混凝土短柱抗震性能试验研究 | HHSC11 | 250 | 250 | 20 | 1550 | 750 | 12 | 12 | 469 | 0 | 0 | 0 | HRB400 | 2.17 | 4 | 4 | 5 | 50 | 1100MPa | 998 | 1.488329 | C60 |  | 2010.38838 |  |  | 71.6 |  | 八角箍 | 409.165 | 430.7 | 950
222 | 高强箍筋高强混凝土短柱抗震性能试验研究 | HHSC12 | 250 | 250 | 20 | 1550 | 750 | 12 | 12 | 469 | 0 | 0 | 0 | HRB400 | 2.17 | 2 | 2 | 5 | 50 | 1100MPa | 998 | 0.8246680575 | C60 |  | 1435.9917 |  |  | 71.6 |  |  | 313.652 | 330.16 | 950
223 | 高强箍筋高强混凝土短柱抗震性能试验研究 | HHSC13 | 250 | 250 | 20 | 1550 | 750 | 12 | 12 | 469 | 0 | 0 | 0 | HRB400 | 2.17 | 2 | 2 | 5 | 50 | 1100MPa | 998 | 0.8246680575 | C60 |  | 1435.9917 |  |  | 71.6 |  |  | 333.488 | 351.04 | 950
224 | 高强箍筋高强混凝土短柱抗震性能试验研究 | HHSC14 | 250 | 250 | 20 | 1550 | 750 | 12 | 12 | 469 | 0 | 0 | 0 | HRB400 | 2.17 | 4 | 4 | 6.5 | 50 | 235MPa | 327 | 2.872919 | C60 |  | 1435.9917 |  |  | 71.6 |  |  | 405.3365 | 426.67 | 950